## Feuil1
SUPPORT | CONDITONNEMENT | SPECIFICITES | Remarque TP Nguyen
film sur support nitrate de cellulose ou acétate de cellulose | boites en polypropylène permettant l'aération ; à conserver à plat de préférence et dans la mesure du possible au froid (réfrigérateur, chambre froide) | supports instables, inflammables, donc dangereux | Les supports acétate de cellulose sont instables mais pas inflammables ni dangereux. Les boîtes en polypropylène permettant l'aération valent pour une conservation dans des conditions tempérées. Dans le cas d'une conservation au froid : un conditionnment préalablement des collections dans des pochettes ou des boîtes hermétiques (double sachet double zip ou boîtes munies de couvercles avec joint silicone à clips) contenant des absorbeurs d'humidité (silicagel sec) est obligatoire. Voir les préconisations disponibles sur FranceArchives : https://francearchives.gouv.fr/file/e98ef1d61ffea61ef01f80accf125c7534f0c54e/1-Fiche-conservation%20au%20froid-SIAF2021-revise2026.pdf https://www.culture.gouv.fr/content/download/353842/file/Fiche%207_Congelation_v18042024.pdf?inLanguage=fre-FR&version=1
Film sur support polyester | à conserver dans la boîte métallique si elles ne sont pas rouillées et à condtion de vérifier le taux d'acidité, sinon en boîtes en polypropylène ou en carton neutre | support plus stable | Les films sur support polyester ne dégageant pas d'acides, il ne devrait en principe pas y avoir de problème d'acidité dans les conditionnements contenant ce type de collections. Les conditionnements doivent également être validés par le PAT. Par ailleurs, mieux vaut parler de carton ou papier de conservation plutôt que de carton ou papier neutre (paramètre insuffisant pour qualifier un matériau de conservation)
négatifs photos, microfilms, diapos | les supports contenant de la cellulose nécessitent un conditionnement en papier ou carton neutre avec réserve alcaline ; les daguérréotypes et les cyanotypes nécessitent impérativement des condtionnements avec réserve alcaline ; les autres types de support ne nécessitent pas l'utilisation d'un conditionnement avec réserve alcaline. Par contre tous les différents types de conditionnement doivent être validés par le Test d'activité photopraphique (PAT ISO 18916:2025) | là aussi différencier les supports contenant de la cellulose des autres | Qu'entendez vous par "support contenant de la cellulose" ? Attention, les cyanotypes ne doivent surtout pas être conservés dans des conditionnements contenant une réserve alcaline.
| Si les documents sont destinés à une consultation régulière privilégier les pochettes en papier transparent pour éviter les manipulations trop fréquentes |  | A ma connaissance, il n'existe pas de conditionnement en papier transparent. Les conditionnements transparents recommandés pour la conservation des phototypes (à l'exclusion des négatifs sur support acétate ou nitrate de cellulose) sont ceux à base de polyester qui permettent les manipulations fréquentes sans contact direct avec le document.